## F02 MT 1
GÖZETİM MUAYENE VE EĞİTİM HİZMETLERİ
MANYETİK PARÇACIK MUAYENE RAPORU MAGNETIC PARTICLE INSPECTION REPORT
Müşteri Customer |  | TAG GEMİ | [7 empty] | Muayene Prosedürü Inspection Procedure |  |  | P-101-004 |  |  | Sayfa No Page |  |  | 1
Proje Adı Project Name |  | KAYNAKÇI TESTİ | [7 empty] | Muayene Kapsamı Inspection Scope |  |  | 20% |  |  | Rapor No Report No |  |  | 2019101621
Test Yeri Inspection Place |  | İZMİT | [7 empty] | Resim No Drawing No |  |  | - |  |  | Rapor Tarihi Report Date |  |  | 2019-10-16
Muayene Standardı Inspection Standart |  | TS EN ISO 17638 | [7 empty] | Yüzey Durumu Surface Condition |  |  | After Welding |  |  | İş Emri No Job Order No |  |  | 2604
Değerlen. Standardı Evaluation Standart |  | TS EN ISO 23278 Class B | [7 empty] | Muayene Aşaması Stage Of Examination |  |  | Untreated |  |  | Teklif No Offer No |  |  | 330-2018
Ekipman Bilgileri/ Equipment Informations
Kutup Mesafesi,mm Pole Distance |  |  | 100 mm |  |  |  | Muayene Bölgesi Examination Area |  |  | KAYNAK+HAZ |  |  |  |  | Yüzey Sıcaklığı (ºC) Surface Temperature |  |  | 15 ºc
Cihaz Equipment |  |  | NAWOO Sn:1701020 |  |  |  | Akım Tipi Current Type |  |  | AC |  |  |  |  | Muayene Bölgesindeki Alan Şiddeti, kA/m Gauss Field Strength |  |  | 3.2 kA/m
MP Taşıyıcı Ortam MP Carrier Medium |  |  | BT-20 LOT:B036P01 BT-10 LOT:B083P01 |  |  |  | Luxmetre/Işık Şiddeti Luxmeter |  |  | 1200 Lux
Mıknatıslama Tekniği Mag.Tech. | [6 empty] | Muayene Ortamı Test Medium | [7 empty] | Yüzey Surface Condition |  |  | TAŞLANMIŞ / GRINDING
UV Işık Şiddeti UV Light Intensity |  |  | W/m2 |  |  |  | Mıknatıs Giderimi Demagnetization | [7 empty] | Işık Cihazı Tanımı Identification of Light Equip. |  |  | ***
Işık mesafesi Distance of Light |  |  | mm |  |  |  | Isıl İşlem Heat Treatment | [7 empty] | Kaldırma Testi Tarih / No Lifting Test Date / Number |  |  | 10.02.2019 / LT1902-05
FALSE |  |  |  |  | FALSE |  |  |  |  | Süreksizliğin Yeri / Location of Discontinuity
[10 empty] | BM |  | Ana Metal / Base Metal
[10 empty] | HAZ |  | Isıdan etkilenen bölge / Heat afffected zone
[10 empty] | W |  | Kaynak / Weld
[10 empty] | B |  | Kaynak ağzı / Bevel
Standarttan Sapmalar Standard Deviations |  |  |  |  | Standarttan sapma yoktur.
Muayene Tarihleri Inspection Dates |  |  |  |  | 2019-10-16
Açıklamalar ve Ekler Description and Attachments
Muayene Sonuçları / Inspection Results
Sıra No Serial No | Kaynak/ Parça No Weld/ Piece No |  |  |  |  | Kontrol Uzun. Test Lenght |  | Kaynak Yön. Welding Process |  |  | Kalınlık (mm) Thickness | Çap (mm) Diameter |  |  | Hata Tipi Defect Type |  | Hatanın Yeri Defect Loc. |  |  | Sonuç Result
1 | TÜRKER ATAGÜL PC |  |  |  |  | 300 |  | FCAW (136) |  |  | 12 | - | [7 empty] | OK
2 | TÜRKER ATAGÜL PF |  |  |  |  | 300 |  | FCAW (136) |  |  | 12 | - | [7 empty] | OK
3 | TÜRKER ATAGÜL PD |  |  |  |  | 300 |  | FCAW (136) |  |  | 12 | - | [7 empty] | OK
4 | TÜRKER ATAGÜL PC |  |  |  |  | 300 |  | SMAW (111) |  |  | 12 | - | [7 empty] | OK
5 | TÜRKER ATAGÜL PF |  |  |  |  | 300 |  | SMAW (111) |  |  | 12 | - | [7 empty] | OK
6 | TÜRKER ATAGÜL PD |  |  |  |  | 300 |  | SMAW (111) |  |  | 12 | - | [7 empty] | OK
7 | TÜRKER ATAGÜL H045 |  |  |  |  | 300 |  | TIG (141) |  |  | 4 | 4" | [7 empty] | OK
8
9
10
11
12
13
14
Personel Bilgileri/ Person. Infor. |  |  |  | Operatör/ Operator |  |  |  |  | Değerlendiren/ Evaluated by |  |  |  |  | Onay/ Confirmation |  |  |  | Müşteri/ Customer
Adı Soyadı / Name Surname |  |  |  | fsdf |  |  |  |  | fadsfsadf |  |  |  |  | fasdfdsaf
Seviye / Level |  |  |  | LEVEL 2 |  |  |  |  | LEVEL 2 |  |  |  |  | LEVEL 3
Tarih / Date |  |  |  | 2019-10-16 |  |  |  |  | 2019-10-16 |  |  |  |  | 2019-10-16
İmza / Signature
Doküman No: F.02 Yayın Tarihi : 01.05.2018 Revizyon No :01 Revizyon Tarihi :19.03.2019
Note on D3: Author: Daha önce oluşturulan firma bilgileri arasından seçilmeli
Note on T3: Author: Standartta bu bilgi gelsin, fakat gerek görülürse değişikliğe izin versin
Note on AA3: Author: Sabit bu gelsin fakat değiştirmeye müsaade etsin
Note on D4: Author: Seçim yapılarak girilmeli
Note on T4: Author: Standartta 100 % gelsin. Fakat değiştirilebilsin. Gerekirse 80 gibi bir değer yazılabilsin. % simgesi girilmesine gerek kalmaması gerekiyor. Ne yazılırsa yazılsın yanına % işareti çıksın. Sadece 1 ile 100 arası sayı değerleri girilebilmeli
Note on AA4: Author: Rapor isterlerinde bahsedildiği gibi numara oluşturulmalı
Note on D5: Author: Firma seçilince orada girilen ilçe/İl bilgisi buraya gelmeli. Farklı adres ise el ile değişiklik yapılabilmeli
Note on T5: Author: El ile girilebilmeli, zorunlu alan olmayacak. Girilmez ise raporda görüldüğü gibi sadece - işareti kalsın
Note on AA5: Author: Rapor tarihi ana ekrandan seçilecek. Buraya o bilgi gelecek
Note on D6: Author: Standartta bu bilgi gelsin, fakat gerek görülürse değişikliğe izin versin
Note on T6: Author: Seçenekler arasından tercih edilmeli. Bu seçenekler başka bir veri giriş ekranından kullanıcılar tarafından oluşturulmalı.
Note on AA6: Author: Firma bilgileri girilirken bu alan için seçenek oluşturulabilecek. Buradan o değerler arasından seçilecek
Note on D7: Author: Standartta bu bilgi gelsin, fakat gerek görülürse değişikliğe izin versin
Note on T7: Author: Seçenekler arasından tercih edilmeli
Note on AA7: Author: Firma bilgileri girilirken bu alan için seçenek oluşturulabilecek. Buradan o değerler arasından seçilecek
Note on E9: Author: Ekipman Bilgisi seçilmesi istensin bu alan oradan otomatik gelsin, değiştirmeye izin versin.
Note on Q9: Author: Standart Gelsin, değiştirmeye izin versin
Note on Z9: Author: mümkün olursa ilk ekrandan seçilen il ilçe bilgisi ve tarihe göre internetten veri çeksin
Note on E10: Author: Ekipman Bilgisi seçilmesi istensin bu alan oradan otomatik gelsin, değiştirmeye izin versin.
Note on Q10: Author: AC yada DC olarak seçilmesi istensin
Note on Z10: Author: Sabit gelsin, elle değiştirilebilsin
Note on E11: Author: Ekipman Bilgisi seçilmesi istensin bu alan oradan otomatik gelsin, değiştirmeye izin versin.
Note on Q11: Author: Standart Gelsin, değiştirmeye izin versin
Note on E12: Author: Ekipman Bilgisi seçilmesi istensin bu alan oradan otomatik gelsin, değiştirmeye izin versin.
Note on Q12: Author: Elle girilsin, zorunlu alan olmasın
Note on Z12: Author: Bu şekilde gelsin, değiştirmeye müsaade etsin
Note on E13: Author: Ekipman Bilgisi seçilmesi istensin bu alan oradan otomatik gelsin, değiştirmeye izin versin.
Note on Q13: Author: Elle girilsin, zorunlu alan olmasın
Note on Z13: Author: Bu şekilde gelsin, değiştirmeye müsaade etsin
Note on E14: Author: Ekipman Bilgisi seçilmesi istensin bu alan oradan otomatik gelsin, değiştirmeye izin versin.
Note on Q14: Author: Elle girilsin, zorunlu alan olmasın
Note on Z14: Author: Elle girilecek
Note on A15: Author: Seçilebilsin, seçilince sağ alttaki kutucuk işaretlensin.
Note on H15: Author: Seçilebilsin, seçilince sağ alttaki kutucuk işaretlensin.
Note on H20: Author: Bu şekilde gelsin, elle değiştirilebilsin
Note on H21: Author: Ana ekrandan girilsin
Note on H22: Author: El ile girilmesi gereken alan. Zorunlu değil
Note on A25: Author: Form bir sayfayı aşmayacak şekilde sıra ile 1-2-3 diye devam edecek.
Note on B25: Author: El ile girilecek, zorunlu alan
Note on I25: Author: El ile girilecek, zorunlu alan
Note on L25: Author: El ile girilecek, zorunlu alan
Note on R25: Author: El ile girilecek, zorunlu alan
Note on S25: Author: El ile girilecek, zorunlu alan değil
Note on W25: Author: Sonuç RED ise bu alan zorunlu. El ile girilecek
Note on Y25: Author: Sonuç RED ise bu alan zorunlu. El ile girilecek
Note on AB25: Author: OK yada RED seçeneklerinden biri tercih edilecek
Note on F40: Author: İlk ekrandan seçilerek burası database den gelecek.
Note on P40: Author: İlk ekrandan seçilerek burası database den gelecek.
Note on U40: Author: İlk ekrandan seçilerek burası database den gelecek.
Note on F41: Author: İlk ekrandan seçilerek burası database den gelecek.
Note on P41: Author: İlk ekrandan seçilerek burası database den gelecek.
Note on U41: Author: İlk ekrandan seçilerek burası database den gelecek.
Note on F42: Author: Rapor tarihinden gelecek.
Note on P42: Author: Rapor tarihi olarak gelecek
Note on U42: Author: İlk ekrandan seçilerek burası database den gelecek.
Note on F43: Author: İlk ekrandan seçilerek burası database den gelecek.
Note on P43: Author: İlk ekrandan seçilerek burası database den gelecek.
Note on U43: Author: İlk ekrandan seçilerek burası database den gelecek.